## 검사성적서_을_ (hidden)
검 사 성 적 서
(주)화인알텍 | [19 empty] | ㈜승보메카텍
결 재 | 담 당 | 승 인 | [17 empty] | 결 재 | 담 당 |  | 승 인
유해물질 비사용증명
차 종 |  | DM-CAR |  |  | Part No. |  |  |  |  | XKH57-48030 | [5 empty] | 품 명 |  | ROLLER BLIND HANDLE
고객명 |  | ㈜승보메카텍 |  |  | Lot Size |  |  |  |  | EA | [5 empty] | 검사일자 |  | 2013.03.06
Lot No. |  | FA-130306-01 | [13 empty] | 검 사 원 |  | 김정근
1. 외관 검사수준 (n=5, Ac=0, Re=1)
검 사 항 목 |  |  | 규 격 |  |  |  | ㈜화인알텍 | [9 empty] | ㈜승보메카텍
[7 empty] | #1 |  | #2 |  | #3 | #4 | #5 |  | 판 정 |  | #1 | #2 | #3 | #4 | #5 | 판 정
외 관 |  |  | 표면 이물질,찍힘,스크래치 BURR없을것
2. 치수(n=5, Ac=0, Re=1)
측정항목 |  | 규 격(㎛) |  |  |  |  | ㈜화인알텍 | [9 empty] | ㈜승보메카텍
[7 empty] | #1 |  | #2 |  | #3 | #4 | #5 |  | 판 정 |  | #1 | #2 | #3 | #4 | #5 | 판 정
피막두께 |  | 흑색, 두께 : 9㎛ 이상 |  | 1
2
3
비 고 | [13 empty] | 최종판정 확 인
UF-PJ-00101(갑)-1 Copyright ⓒ 2008 Hyundai / Kia PAGE : 2/2
2
1
3
SAFETY
피막두께 측정부위
Note on F37: 품질 이강수 K: 교우테크 누적수량 116,970EA

## 검사성적서(silver)
출 하 검 사 성 적 서 | [22 empty] | Inspection Report(A)
[16 empty] | 작성일 |  | 2026 . 06 . 30 | [15 empty] | Prepared Date : / /
승인항목 |  | ■ 외관 □ 치수 ■ 재질(MS) □ 성능(ES) | [8 empty] | 종합판정 |  |  | ■ 승인 □ 기각 □ 기타 ( SILVER ) | [8 empty] | Approval Item |  | □ Appearance □ Dimension □ Material(MS) □ Performance(ES) | [9 empty] | Approval No
차 종 |  | GN7 FL | 공급자명 |  | (주)삼양이엔지 |  |  | EO NO |  |  | EON1S108 |  |  | 공급자 삼양이엔지 | 작 성 |  | 검 토 |  | 승 인 |  | 수요자 보은금속 | 확 인 | Car Model |  |  |  | SUPPLIER |  |  |  |  | SUPPLIER | Prepared |  | Checked |  | Approved |  | CUSTOMER | Checked
품 번 |  | N1569-13020 |  | 품 명 |  | BEZEL |  |  | 수량 |  |  |  | EA | [9 empty] | Part No |  |  |  |  | EO No
검사목적 |  | □P1 □P2 □ISIR ■정기 □기타( ) |  |  |  |  | LOT NO |  |  | - | [12 empty] | Part Name
순 번 | 검 사 항 목 |  | 규 격 |  |  |  | 관리 구분 | 측 정 치 | [9 empty] | CAVITY수 : 1 EA |  |  |  | 판정 | S/No | Inspection Item |  | Standard |  | CONTROL CODE | Measured Data | [5 empty] | Cavity : |  |  |  |  | Judgment
[8 empty] | X1 | X2 | X3 | X4 | X5 | 수요자 확인 |  |  |  |  | X | R | Cp | 확인 | [7 empty] | X1 | X2 | X3 | X4 | X5 |  | X | R | Cp | Verification
1 | 외 관 |  | 부풀음, 박리, 표면 갈라짐, 기포 ,이물, 흠, 얼룩, 층간 갈라짐 등 결함 없을 것 |  |  |  | I | OK | OK | OK | OK | OK
2 | 신 뢰 성 |  | M6303-M-03(AA-DI) 을 만족할것. |  |  |  | I | 1회/6개월 공인기관 성적서 참조
M2000-T-05(3등급이하) 을 만족할것.
3 | 중 금 속 |  | M1000-T-01를 만족 할 것 |  |  |  | I | 1회/6개월 공인기관 성적서 참조 | [19 empty] | 1 | 4.8 | 4.6 | 4.8 | 4.6 | 4.5
4 | 표 면 처 리 |  | ANODIZING 처리하며 피막두께는 SILVER 3 ~ 7 ㎛ 만족할 것 |  |  |  | I
|  |  | 클리어 코팅 처리하며 코팅두께는 SILVER 4 ~ 8 ㎛ 만족할 것 |  |  |  | I | [21 empty] | 2.47 | 2.48 | 2.46 | 2.49 | 2.47
5 | 중량 |  | 3.7 ± 0.18 (g) |  |  |  | I
비 고 | [22 empty] | REMARK
※ 관리구분: 특별특성(C), SPC항목(S), 중요관리항목(I). | [22 empty] | ※ Control Code : Control Mathod Classification For The Inspection Item (Special Characteristic (C), SPC (S), Important Inspection (I)
※확인란은 공급자가 제출한 성적서를 수요자가 검증이 필요한 항목에 대해 확인후 결과를 기록하는 곳임.(실 측정치)
SYE-검사성적서-03 | [7 empty] | ㈜삼양이엔지 | [11 empty] | PAGE : |  | 1/1 | SYE-검사성적서-06

## 관리계획서 을지 (hidden)
관리계획서 (Control Plan) 을지 #1
업체명 : ㈜화인알텍
공정 번호 | 공정흐름도 |  |  | 공정명 | 설비명 | 관리항목 |  |  | 특별 특성 | 관리기준 |  |  |  | 관리분담 |  | 이상발생시 조치사항 | 비고
| SUB | MAIN | 외주 |  |  | NO. | 제품 | 공정 |  | 규격 | 확인방법 | 주기 | 관리방안 | 생산 | QA
OP10 |  |  | ● | 1.수입검사(HANDLE) |  | 1 | 외관 |  |  | 표면 이물질, 찍힘, 스크라치, BURR 없을 것 | 육안 | n=5/LOT | 수입검사성적서 /수입검사일지 |  | ● | 반송처리
[6 empty] | 2 | DIM'S |  |  | 760 +0/-2㎜ | V/C
OP20 |  |  | ● | 2.수입검사 (약품&염료12종) |  | 1 | 황산 |  |  | 약품명,포장규격,유효기간,중량 확인 | MILL SHEET | 1회/LOT | 수입검사일지 |  | ● | 반송처리
[6 empty] | 2 | 질산
[6 empty] | 3 | 가성소다
[6 empty] | 4 | 암모니아수
[6 empty] | 5 | 빙초산
[6 empty] | 6 | 색도제거제
[6 empty] | 7 | 응집제
[6 empty] | 8 | 소포제
[6 empty] | 9 | 연마제
[6 empty] | 10 | 봉공제
[6 empty] | 11 | 탈지제
[6 empty] | 12 | BLACK906(염료)
OP30 |  | ● |  | RACK'G | Rack /부스바 | 1 |  | 외관(Rack) |  | 파손 및 부품결손없을것. | 육안 | 1회/일 | RACK 일상점검 체크시트 | ● |  | 격리/교체/수리
[6 empty] | 2 |  | 장착(PRESS) |  | 찍힘/스크레치 확인 | 육안 | 전수 | A/D 작업일보
[6 empty] | 3 |  | 장입량(EA) |  | CHARGE/120EA, Rack/20EA | 육안
OP40 |  | ● |  | 탈지 | 탈지조 | 1 |  | AL CLEAN 농도(g/ℓ) |  | 40~60 | 중량분석 | 1회/일 | 조건관리체크시트 | ● |  | 보충 및 희석.교체 보수.점검.교체
[6 empty] | 2 |  | 시간(초)(sec) |  | 150 ~ 210 | 모니터링 | 1회/일
[6 empty] | 3 |  | 온도(℃) |  | 45~55 | 모니터링 | 1회/일 | 조건관리체크시트 /자동제어
[6 empty] | 4 |  | 통합컨트롤 |  | 히터 및 작동 게이지 On/Off 상태 | 모니터링 | 1회/일 | 설비일상점검시트
OP50 |  | ● |  | 수세1 | 수세조 | 1 |  | 시간(초) |  | 10~60 | 모니터링 | 1회/일 | 조건관리체크시트 | ● |  | 수리보수 및 보충
[6 empty] | 2 |  | 수조관리 |  | 수조액수위(Over Flow 확인) | 육안 | 1회/일 | 설비일상점검시트
공기교반상태
OP60 |  | ● |  | 에칭 | 에칭조(6 TON) | 1 |  | AL++(g/ℓ) |  | 50 이하 | 관리농도 | 1회/일 | 조건관리체크시트 | ● |  | 보충 및 희석.교체 보수.점검.교체
[6 empty] | 2 |  | 가성소다 농도(g/ℓ) |  | 60~80 | 시료분석 (적정분석) | 1회/일
[6 empty] | 3 |  | 시간(초) |  | 150~210 | 모니터링 | 1회/일
[6 empty] | 4 |  | 온도(℃) |  | 40~50 | 모니터링 | 1회/일 | 조건관리체크시트 /자동제어
[6 empty] | 5 |  | 통합컨트롤 |  | 히터 및 작동 게이지 On/Off 상태 | 모니터링 | 1회/일 | 설비일상점검시트
OP70 |  | ● |  | 수세1 | 수세조 | 1 |  | 시간(초) |  | 10~60 | 모니터링 | 1회/일 | 조건관리체크시트 | ● |  | 수리보수 및 보충
[6 empty] | 2 |  | 수조관리 |  | 수조액수위(Over Flow 확인) | 육안 | 1회/일 | 설비일상점검시트
공기교반상태
OP80 |  | ● |  | 수세2 | 수세조 | 1 |  | 시간(초) |  | 10~60 | 모니터링 | 1회/일 | 조건관리체크시트 | ● |  | 수리보수 및 보충
[6 empty] | 2 |  | 수조관리 |  | 수조액수위(Over Flow 확인) | 육안 | 1회/일 | 설비일상점검시트
공기교반상태
OP90 |  | ● |  | 디스머트 | 디스머트조 | 1 |  | 질산 농도(g/ℓ) |  | 50~100 | 시료분석 (적정분석) | 1회/일 | 조건관리체크시트 | ● |  | 보충 및 희석.교체 보수.점검.교체
[6 empty] | 2 |  | 시간(초) |  | 60~120 | 모니터링 | 1회/일
OP100 |  | ● |  | 수세1 | 수세조 | 1 |  | 시간(초) |  | 10~60 | 모니터링 | 1회/일 | 조건관리체크시트 | ● |  | 수리보수 및 보충
[6 empty] | 2 |  | 수조관리 |  | 수조액수위(Over Flow 확인) | 육안 | 1회/일 | 설비일상점검시트
공기교반상태
OP110 |  | ● |  | 수세2 | 수세조 | 1 |  | 시간(초) |  | 10~60 | 모니터링 | 1회/일 | 조건관리체크시트 | ● |  | 수리보수 및 보충
[6 empty] | 2 |  | 수조관리 |  | 수조액수위(Over Flow 확인) | 육안 | 1회/일 | 설비일상점검시트
공기교반상태
OP120 |  | ● |  | 전해1 | 전해조 | 1 |  | 농도(AL++)(g/ℓ) |  | 9~11 | 시료분석 (적정분석) | 1회/일 | 조건관리체크시트 /추이도관리 | ● |  | 보충 및 희석.교체 보수.점검.교체
[6 empty] | 2 |  | 황산 농도(g/ℓ) |  | 160~180
[6 empty] | 3 |  | 시간(초) |  | 2970~3030 | 모니터링 | 1회/일 | 조건관리체크시트 /추이도관리
[6 empty] | 4 |  | 온도(℃) |  | 20~24 |  |  | 조건관리체크시트 /자동제어 /추이도관리(실측)
[6 empty] | 5 |  | 냉수조( ℃) |  | 10~20 |  |  | 조건관리체크시트
[6 empty] | 6 |  | 전압(V) |  | 10~15 | 모니터링 | 1회/일 | 조건관리체크시트
[6 empty] | 7 |  | F/P |  | 온도/시간/전압 자동 제어 작동 | 모니터링 | 전수 | Data Back Up
[6 empty] | 8 |  | 통합컨트롤 |  | 히터 및 작동 게이지 On/Off 상태 | 모니터링 | 1회/일 | 설비일상점검시트
[6 empty] | 9 |  | 열교환기 |  | 누수 및 파손없을것 | 육안
[6 empty] | 10 |  | 냉수순환장치 (열교환기공용) |  | 누수 및 파손없을것 | 육안
[10 empty] | 압력 0~2 | 게이지
[6 empty] | 11 |  | 냉각수순환장치 |  | 누수 및 파손없을것 | 육안
[10 empty] | 압력 0~2 | 게이지
[6 empty] | 12 |  | 냉동기순환장치 |  | 누수 및 파손없을것 | 육안
[10 empty] | 압력 0~2 | 게이지
[6 empty] | 13 |  | 전해순환펌프 |  | 밸브 및 배관 점검 | 육안
[6 empty] | 14 |  | 냉동기 |  | 누수 및 밸브 점검 | 육안
[10 empty] | 고압력 5~10 | 게이지
[10 empty] | 저압력 5~10 | 게이지
[10 empty] | 유압력 5~10 | 게이지
[10 empty] | 출구 온도 8~15 | 게이지
[6 empty] | 15 |  | 정류기(V,A) |  | 20V 3000A | 모니터링
OP130 |  | ● |  | 수세1 | 수세조1 | 1 |  | 시간(초) |  | 10~60 | 모니터링 | 1회/일 | 조건관리체크시트 | ● |  | 수리보수 및 보충
[6 empty] | 2 |  | pH |  | 1~3 | pH METER | 1회/일
[6 empty] | 3 |  | 수조관리 |  | 수조액수위(Over Flow 확인) | 육안 | 1회/일 | 설비일상점검시트
공기교반상태
OP140 |  | ● |  | 수세2 | 수세조2 | 1 |  | 시간(초) |  | 10~60 | 모니터링 | 1회/일 | 조건관리체크시트 | ● |  | 수리보수 및 보충
[6 empty] | 2 |  | pH |  | 3~6 | pH METER | 1회/일
[6 empty] | 3 |  | 수조관리 |  | 수조액수위(Over Flow 확인) | 육안 | 1회/일 | 설비일상점검시트
공기교반상태
OP150 |  | ● |  | 수세3 | 수세조3 | 1 |  | 시간(초) |  | 10~60 | 모니터링 | 1회/일 | 조건관리체크시트 | ● |  | 수리보수 및 보충
[6 empty] | 2 |  | pH |  | 6~8 | pH METER | 1회/일
[6 empty] | 3 |  | 수조관리 |  | 수조액수위(Over Flow 확인) | 육안 | 1회/일 | 설비일상점검시트
공기교반상태
OP160 |  | ● |  | 염료 | 착색조 | 1 |  | Black 906 농도(g/ℓ) |  | 5~10 | 공인기관 성적서 MILL SHEET | 1회/3개월 | 정기검사 |  | ● | 보충 및 희석.교체 보수.점검.교체
[6 empty] | 2 |  | 시간(초) |  | 870~930 | 모니터링 | 1회/일 | 조건관리체크시트 | ●
[6 empty] | 3 |  | pH |  | 5~6 | pH METER | 1회/일
[6 empty] | 4 |  | 온도(℃) |  | 40~50 | 모니터링 | 1회/일 | 조건관리체크시트 /자동제어
[6 empty] | 5 |  | 통합컨트롤 |  | 히터 및 작동 게이지 On/Off 상태 | 모니터링 | 1회/일 | 설비일상점검시트
[6 empty] | 6 |  | 순환장치 |  | 파손 및 정상작동 유무 | 육안 | 1회/일
[6 empty] | 7 |  | 여과기 (bar) |  | 파손 및 정상작동 유무 | 육안
[10 empty] | 압력(0 ~ 2) | 압력계
OP170 |  | ● |  | 수세1 | 수세조 | 1 |  | 시간(초) |  | 10~60 | 모니터링 | 1회/일 | 조건관리체크시트 | ● |  | 수리보수 및 보충
[6 empty] | 2 |  | 수조관리 |  | 수조액수위(Over Flow 확인) | 육안 | 1회/일 | 설비일상점검시트
공기교반상태
OP180 |  | ● |  | 수세2 | 수세조 | 1 |  | 시간(초) |  | 10~60 | 모니터링 | 1회/일 | 조건관리체크시트 | ● |  | 수리보수 및 보충
[6 empty] | 2 |  | 수조관리 |  | 수조액수위(Over Flow 확인) | 육안 | 1회/일 | 설비일상점검시트
공기교반상태
OP190 |  | ● |  | 씨링 | 씨링조 | 1 |  | HL568 농도(g/ℓ) |  | 40~60 | 시료분석 (적정분석) | 1회/일 | 조건관리체크시트 | ● |  | 보충 및 희석.교체 보수.점검.교체
[6 empty] | 3 |  | 시간(초) |  | 570~630 | 모니터링 | 1회/일
[6 empty] | 4 |  | pH |  | 5~6 | pH METER | 1회/일
[6 empty] | 5 |  | 통합컨트롤 |  | 히터 및 작동 게이지 On/Off 상태 | 모니터링 | 1회/일 | 설비일상점검시트
[6 empty] | 5 |  | 순환장치 |  | 파손 및 정상작동 유무 | 육안 | 1회/일
[6 empty] | 5 |  | 여과기(bar) |  | 파손 및 정상작동 유무 | 육안 | 1회/일
[6 empty] | 7 |  |  |  | 압력(0 ~ 2) | 압력계 | 1회/일
OP200 |  | ● |  | 수세1 | 수세조 | 1 |  | 시간(초) |  | 10~60 | 모니터링 | 1회/일 | 조건관리체크시트 | ● |  | 수리보수 및 보충
[6 empty] | 2 |  | 수조관리 |  | 수조액수위(Over Flow 확인) | 육안 | 1회/일 | 설비일상점검시트
공기교반상태
OP210 |  | ● |  | 수세2 | 수세조 | 1 |  | 시간(초) |  | 10~60 | 모니터링 | 1회/일 | 조건관리체크시트 | ● |  | 수리보수 및 보충
[6 empty] | 2 |  | 수조관리 |  | 수조액수위(Over Flow 확인) | 육안 | 1회/일 | 설비일상점검시트
공기교반상태
OP220 |  | ● |  | 탕세 | 탕세조 | 1 |  | 시간(초) |  | 60~90 | 모니터링 | 1회/일 | 조건관리체크시트 | ● |  | 수리보수 및 보충
[6 empty] | 2 |  | 온도(℃) |  | 40~50 | 모니터링 | 1회/일 | 조건관리체크시트 /자동제어
[6 empty] | 3 |  | pH |  | 6~8 | pH METER | 1회/일 | 조건관리체크시트
OP230 |  | ● |  | UNRACK'G 수분제거 |  | 1 | 외관 |  |  | 제품 표면 물기 없을것 /찍힘,스크레치 확인 /색상확인 | 육안/색상견본 | 전수 | A/D 작업일보 | ● |  | 격리 및 재작업
OP240 |  | ● |  | 건조 |  | 1 |  | 시간(초) |  | 300 | 스톱 워치 | 1회/일 | 온습도 체크시트 | ● |  | 격리 및 재작업
[8 empty] | 온도(℃) |  | 15 이상 | 온습도계
[8 empty] | 습도(%) |  | 65% 이하
OP250 |  | ● |  | 자주검사/포장 | 자주검사 | 1 | 외관 |  |  | 순회검사기준서 | 육안 | 5EA/Charge | 자주검사 체크시트 |  | ● | 격리 및 재작업
[6 empty] | 2 | 색상
[6 empty] | 3 | 피막두께(㎛) |  |  | 9 이상 일것. | 피막두께측정기
OP260 |  | ● |  | 최종검사/출하 |  | 1 | 혼입 |  |  | 이종및 혼입 없을것 | 육안 | 전수 | 완제품 재고일보 | ● |  | 격리 및 재작업
[6 empty] | 2 | 용기 상태 |  |  | 용기 오염 및 파손상태점검
[6 empty] | 3 | 용기 수량 |  |  | 적정수량 점검 | 육안/(165EA/Box)