## 검사성적서(silver)
출 하 검 사 성 적 서 | [23 empty] | Inspection Report(A)
[16 empty] | 작성일 |  | 2026. 06. 02. | [16 empty] | Prepared Date : / /
승인항목 |  | ■ 외관 □ 치수 ■ 재질(MS) □ 성능(ES) | [8 empty] | 종합판정 |  |  | ■ 승인 □ 기각 □ 기타 ( SILVER ) | [9 empty] | Approval Item |  | □ Appearance □ Dimension □ Material(MS) □ Performance(ES) | [9 empty] | Approval No
차 종 |  | CL4 | 공급자명 |  | (주)삼양이엔지 |  |  | EO NO |  |  | EOGGS237 |  |  | 공급자 삼양이엔지 | 작 성 |  | 검 토 |  | 승 인 |  | 수요자 보은금속 | 확 인 |  | Car Model |  |  |  | SUPPLIER |  |  |  |  | SUPPLIER | Prepared |  | Checked |  | Approved |  | CUSTOMER | Checked
품 번 |  | GG569-12010 |  | 품 명 |  | EMBLEM |  |  | 수량 |  |  |  | EA | [10 empty] | Part No |  |  |  |  | EO No
검사목적 |  | □P1 □P2 □ISIR ■정기 □기타( ) |  |  |  |  | LOT NO | [16 empty] | Part Name
순 번 | 검 사 항 목 |  | 규 격 |  |  |  | 관리 구분 | 측 정 치 | [9 empty] | CAVITY수 : 1 EA |  |  |  | 판정 |  | S/No | Inspection Item |  | Standard |  | CONTROL CODE | Measured Data | [5 empty] | Cavity : |  |  |  |  | Judgment
[8 empty] | X1 | X2 | X3 | X4 | X5 | 수요자 확인 |  |  |  |  | X | R | Cp | 확인 | [8 empty] | X1 | X2 | X3 | X4 | X5 |  | X | R | Cp | Verification
1 | 외 관 |  | 부풀음, 박리, 표면 갈라짐, 기포 ,이물, 흠, 얼룩, 층간 갈라짐 등 결함 없을 것 |  |  |  | I | OK | OK | OK | OK | OK
2 | 헤어라인 전면부 |  | 헤어라인 가공 전면부 버 또는 날카로움 없을 것 |  |  |  | I | OK | OK | OK | OK | OK
3 | 신 뢰 성 |  | M6303-M-03(AA-DI) 을 만족할것. |  |  |  | I | 1회/6개월 공인기관 성적서 참조
M2000-T-05(3등급이하) 을 만족할것.
4 | 중 금 속 |  | M1000-T-01를 만족 할 것 |  |  |  | I | 1회/6개월 공인기관 성적서 참조
5 | 표 면 처 리 |  | ANODIZING 처리하며 피막두께는 SILVER Min. 1.3 ㎛ 만족할 것 |  |  |  | I | [21 empty] | 2 | 3.8 | 4 | 3.9 | 4 | 3.8
|  |  | 클리어 코팅 처리하며 코팅두께는 SILVER 4 ~ 8 ㎛ 만족할 것 |  |  |  | I
6 | 코팅박리 |  | 클리어 코팅 박리 없을 것 |  |  |  | I | OK | OK | OK | OK | OK | [17 empty] | 2.47 | 2.49 | 2.48 | 2.49 | 2.49
7 | 중량 |  | 2.5 ± 0.075 (g) |  |  |  | I
비 고 | [23 empty] | REMARK
※ 관리구분: 특별특성(C), SPC항목(S), 중요관리항목(I). | [23 empty] | ※ Control Code : Control Mathod Classification For The Inspection Item (Special Characteristic (C), SPC (S), Important Inspection (I)
※확인란은 공급자가 제출한 성적서를 수요자가 검증이 필요한 항목에 대해 확인후 결과를 기록하는 곳임.(실 측정치)
SYE-검사성적서-06 | [7 empty] | ㈜삼양이엔지 | [11 empty] | PAGE : |  | 1/1 |  | SYE-검사성적서-06
(첨부)도막두께 측정 증빙사진
2.425
2.575